## 품질검사항목
검사항목ID | 공정 | 검사항목 | 단위 | 측정방법 | 규격하한 | 규격상한 | SPC적용 | 자동판정 | 우선순위
QC-001 | PCM | 두께 | mm | X-ray 두께계 | 목표-0.005 | 목표+0.005 | O | O | P1
QC-002 | PCM | 폭 | mm | CCD 폭측정기 | 목표-1.0 | 목표+1.0 | O | O | P1
QC-003 | PCM | 평탄도 | I-Unit | 평탄도계 | 0 | 15 | O | O | P1
QC-004 | PCM | 표면결함 | 개/km | SIS(표면검사) | - | 3 | X | O | P1
QC-005 | CAL | 인장강도 | MPa | UTM 시험 | 규격하한 | 규격상한 | O | O | P1
QC-006 | CAL | 항복강도 | MPa | UTM 시험 | 규격하한 | 규격상한 | O | O | P1
QC-007 | CAL | 연신율 | % | UTM 시험 | 규격하한 | - | O | O | P1
QC-008 | CAL | 경도 | HRB | 경도시험기 | 규격하한 | 규격상한 | X | O | P2
QC-009 | EGL | 도금량 | g/m² | 형광X선 | 목표-3 | 목표+3 | O | O | P1
QC-010 | EGL | 도금밀착성 | 등급 | 벤딩시험 | 1등급 | - | X | X | P2
QC-011 | CGL | 도금량 | g/m² | 형광X선 | 목표-5 | 목표+5 | O | O | P1
QC-012 | CGL | 스팽글 크기 | mm | 육안/현미경 | - | 규격상한 | X | X | P2
QC-013 | SPM | 조도 | μm Ra | 조도계 | 규격하한 | 규격상한 | O | O | P1
QC-014 | SPM | 연신율(SPM) | % | 연신율계 | 0.5 | 2.0 | O | O | P2
QC-015 | CCL | 도막두께 | μm | 전자막후계 | 목표-2 | 목표+2 | O | O | P1

## 설비마스터
설비코드 | 라인 | 설비명 | 제조사 | 도입년도 | 주요사양 | 정비주기 | OPC-UA 태그수 | 중요도
EQ-PCM-001 | PCM | 산세조 | SMS | 2010 | HCl 산세, 4조 | 월 1회 | 320 | A
EQ-PCM-002 | PCM | 냉간압연기(6Hi) | SMS | 2010 | 6단 압연기, 최대폭 1850mm | 롤교체: 80km | 580 | S
EQ-PCM-003 | PCM | 두께제어장치(AGC) | ABB | 2010 | 유압AGC, ±0.003mm | 분기 1회 | 120 | S
EQ-BAF-001 | BAF | 상자소둔로(#1~#20) | LOI | 2012 | 20기, 각 4단 적재 | 연 1회 | 200 | A
EQ-CAL-001 | CAL | 입측 루퍼 | Siemens | 2015 | 코일 저장 600m | 월 1회 | 150 | B
EQ-CAL-002 | CAL | 가열로 | Chugai Ro | 2015 | 직화+복사관, 최대 900℃ | 연 1회 | 450 | S
EQ-CAL-003 | CAL | 급냉설비 | 자체 | 2015 | 수냉+가스냉각 | 분기 1회 | 280 | S
EQ-EGL-001 | EGL | 전기도금조 | Andritz | 2018 | 수평셀 24조 | 월 1회 | 360 | S
EQ-CGL-001 | CGL | 도금욕 | Primetals | 2016 | 용융아연욕 460℃ | 주 1회 | 420 | S
EQ-CGL-002 | CGL | 에어나이프 | Primetals | 2016 | 질소+공기, 도금량 제어 | 주 1회 | 180 | S
EQ-SPM-001 | SPM | 조질압연기(4Hi) | SMS | 2011 | 4단, 습식/건식 | 롤교체: 120km | 250 | A
EQ-SL-001 | SL | 슬리터 | 자체 | 2013 | 최대 12분할 | 나이프교체: 500km | 80 | B
EQ-CCL-001 | CCL | 코터(Roll Coater) | 자체 | 2019 | 2-coat 2-bake | 주 1회 | 220 | A

## 공정경로
경로코드 | 제품유형 | 공정순서 | 소요시간(hr) | 비고
RT-001 | 냉연강판(일반) | PCM → BAF → SPM → RCL → 출하 | 72 | 일반 냉연 표준경로
RT-002 | 냉연강판(고급) | PCM → CAL → SPM → RCL → 출하 | 24 | 자동차용 고급강
RT-003 | 전기아연도금(EG) | PCM → CAL → EGL → RCL → 출하 | 30 | 가전/자동차 외판
RT-004 | 용융아연도금(GI) | PCM → CGL → SPM → RCL → 출하 | 28 | 건자재/가전
RT-005 | 용융아연도금(GA) | PCM → CGL(합금화) → SPM → RCL → 출하 | 30 | 자동차 내판
RT-006 | 컬러강판 | PCM → CGL → CCL → SL → 출하 | 36 | 건자재 컬러강판
RT-007 | 슬리팅 제품 | PCM → CAL → SPM → SL → 출하 | 26 | 협폭 제품